## Sheet1
2023年穗澳消委会游泳眼镜产品比较试验结果汇总表
序号 | 检验报告号 | 标称样品名称 | 标称商标或品牌 | 货号或款号 | 样品单价（元） | 标称生产商/制造商 | 标称生产商/制造商地址 | 紫外性能/% |  |  | 抗冲击强度 |  | 眼杯抗压强度 |  | 眼杯渗漏性 |  | 防雾性 |  | 防滑性 |  |  | 球镜顶焦度允差/D |  |  | 柱镜顶焦度允差/D |  |  | 镜片间顶焦度互差/D |  | 棱镜度允差/Δ
[8 empty] | 标准值 | 实测值 |  | 标准值 | 实测值 | 标准值 | 实测值 | 标准值 | 实测值 | 标准值 | 实测值 | 标准值 | 实测值 |  | 标准值 | 实测值 |  | 标准值 | 实测值 |  | 标准值 | 实测值 | 标准值 | 实测值
[9 empty] | 右 | 左 |  |  | 标准值 | 实测值 | 标准值 | 实测值 | 标准值 | 实测值 |  | 右 | 左 | 标准值 | 右 | 左 | 标准值 | 右 | 左 | 标准值 | 实测值 | 标准值 | 右 | 左
1 | 23J008905 | 儿童泳镜 | TNZI | 货号:11211106 | 55 | 晋江市天姿纺织实业有限公司 | 晋江市金井镇山头工业区 | 太阳紫外A波段（315 nm～380 nm）透射比τSUVA不应大于30 | 0.1 | 0.1 | 试验后，镜片不应破碎或开裂 若镜片和杯口为一体式的游泳眼镜，试验后的杯口部分也不应破碎或开裂 | 试验后，镜片和杯口部分未破碎或开裂 | 试验后，眼杯不应破碎或开裂 | 眼杯未破裂或开裂。 | 试验后，眼杯不应渗漏 | 试验后，眼杯未渗漏 | 当明示具有防雾性能时，试验后，镜片表面不应有雾气或结露 | 不适用，未明示具有防雾性能 | 试验后，头带通过头带扣的滑动距离不应大于3 mm | 0.0mm | 0.0mm | 球镜顶焦度允差：±0.18 | +0.09 | +0.10 | 柱镜顶焦度允差：±0.12 | 0.00 | 0.00 | 不应大于0.18 | 0.01 | 不应大于0.50 | 0.11 | 0.19
[8 empty] | 太阳紫外B波段（280 nm～315 nm）透射比τSUVB不应大于1 | 0.1 | 0.1 | [9 empty] | 右: +0.09; 左: +0.10
2 | 23J008906 | 儿童游泳镜 | YINGFA/英发 | 16729 | 79.2 | 东莞市英发运动服饰有限公司 | 广东省东莞市东城街道桑园果园路65号1栋101室 | 太阳紫外A波段（315 nm～380 nm）透射比τSUVA不应大于30 | 0.1 | 0.1 | 试验后，镜片不应破碎或开裂 若镜片和杯口为一体式的游泳眼镜，试验后的杯口部分也不应破碎或开裂 | 试验后，镜片和杯口部分未破碎或开裂 | 试验后，眼杯不应破碎或开裂 | 眼杯未破裂或开裂。 | 试验后，眼杯不应渗漏 | 试验后，眼杯未渗漏 | 当明示具有防雾性能时，试验后，镜片表面不应有雾气或结露 | 试验后，镜片内表面无雾气或结露 | 试验后，头带通过头带扣的滑动距离不应大于3 mm | 0.0mm | 0.0mm | 球镜顶焦度允差：±0.18 | 0.00 | 0.00 | 柱镜顶焦度允差：±0.12 | 0.00 | 0.00 | 不应大于0.18 | 0.00 | 不应大于0.50 | 0.11 | 0.01
[8 empty] | 太阳紫外B波段（280 nm～315 nm）透射比τSUVB不应大于1 | 0.1 | 0.1 | [9 empty] | 右: 0.00; 左: 0.00
3 | 23J008907 | 儿童游泳眼镜 | 洲克 | 货号:622502104-2 | 79 | 泉州克拉克体育用品有限公司 | 泉州市台商投资区洛阳镇洲克工业园 | 太阳紫外A波段（315 nm～380 nm）透射比τSUVA不应大于30 | 0.1 | 0.1 | 试验后，镜片不应破碎或开裂 若镜片和杯口为一体式的游泳眼镜，试验后的杯口部分也不应破碎或开裂 | 试验后，镜片和杯口部分未破碎或开裂 | 试验后，眼杯不应破碎或开裂 | 眼杯未破裂或开裂。 | 试验后，眼杯不应渗漏 | 试验后，眼杯未渗漏 | 当明示具有防雾性能时，试验后，镜片表面不应有雾气或结露 | 不适用，未明示具有防雾性能 | 试验后，头带通过头带扣的滑动距离不应大于3 mm | 0.0mm | 0.0mm | 球镜顶焦度允差：±0.18 | 0.00 | 0.00 | 柱镜顶焦度允差：±0.12 | 0.00 | 0.00 | 不应大于0.18 | 0.00 | 不应大于0.50 | 0.05 | 0.05
[8 empty] | 太阳紫外B波段（280 nm～315 nm）透射比τSUVB不应大于1 | 0.2 | 0.1 | [9 empty] | 右: 0.00; 左: 0.00
4 | 23J008908 | COMFO专业训练游泳镜 | TOSWIM | 货号:TS210870100 | 139 | 拓胜（北京）科技发展有限公司 | 北京市大兴区金苑路甲15号6幢6层B608室 | 太阳紫外A波段（315 nm～380 nm）透射比τSUVA不应大于30 | 18.0 | 15.4 | 试验后，镜片不应破碎或开裂 若镜片和杯口为一体式的游泳眼镜，试验后的杯口部分也不应破碎或开裂 | 试验后，镜片和杯口部分未破碎或开裂 | 试验后，眼杯不应破碎或开裂 | 眼杯未破裂或开裂。 | 试验后，眼杯不应渗漏 | 试验后，眼杯未渗漏 | 当明示具有防雾性能时，试验后，镜片表面不应有雾气或结露 | 不适用，未明示具有防雾性能 | 试验后，头带通过头带扣的滑动距离不应大于3 mm | 0.8mm | 0.4mm | 球镜顶焦度允差：±0.18 | 0.00 | 0.00 | 柱镜顶焦度允差：±0.12 | 0.00 | 0.00 | 不应大于0.18 | 0.00 | 不应大于0.50 | 0.08 | 0.07
[8 empty] | 太阳紫外B波段（280 nm～315 nm）透射比τSUVB不应大于1 | 1.6 | 0.9 | [9 empty] | 右: 0.00; 左: 0.00
5 | 23J008909 | 成人泳镜 | TNZI | 货号:11211101 | 69 | 晋江市天姿纺织实业有限公司 | 晋江市金井镇山头工业区 | 太阳紫外A波段（315 nm～380 nm）透射比τSUVA不应大于30 | 0.1 | 0.1 | 试验后，镜片不应破碎或开裂 若镜片和杯口为一体式的游泳眼镜，试验后的杯口部分也不应破碎或开裂 | 试验后，镜片和杯口部分未破碎或开裂 | 试验后，眼杯不应破碎或开裂 | 眼杯未破裂或开裂。 | 试验后，眼杯不应渗漏 | 试验后，眼杯未渗漏 | 当明示具有防雾性能时，试验后，镜片表面不应有雾气或结露 | 试验后，镜片内表面无雾气或结露 | 试验后，头带通过头带扣的滑动距离不应大于3 mm | 0.0mm | 0.9mm | 球镜顶焦度允差：±0.18 | 0.00 | 0.00 | 柱镜顶焦度允差：±0.12 | 0.00 | 0.00 | 不应大于0.18 | 0.00 | 不应大于0.50 | 0.03 | 0.01
[8 empty] | 太阳紫外B波段（280 nm～315 nm）透射比τSUVB不应大于1 | 0.1 | 0.1 | [9 empty] | 右: 0.00; 左: 0.00
6 | 23J008910 | 竞速泳镜 | ANTA | 货号:1823531309-2 | 89 | 安踏(中国)有限公司 | 晋江市池店镇东山工业区 | 太阳紫外A波段（315 nm～380 nm）透射比τSUVA不应大于30 | 0.1 | 0.1 | 试验后，镜片不应破碎或开裂 若镜片和杯口为一体式的游泳眼镜，试验后的杯口部分也不应破碎或开裂 | 试验后，镜片和杯口部分未破碎或开裂 | 试验后，眼杯不应破碎或开裂 | 眼杯未破裂或开裂。 | 试验后，眼杯不应渗漏 | 试验后，眼杯未渗漏 | 当明示具有防雾性能时，试验后，镜片表面不应有雾气或结露 | 试验后，镜片内表面无雾气或结露 | 试验后，头带通过头带扣的滑动距离不应大于3 mm | 0.0mm | 0.0mm | 球镜顶焦度允差：±0.18 | -0.08 | -0.05 | 柱镜顶焦度允差：±0.12 | 0.00 | 0.00 | 不应大于0.18 | 0.03 | 不应大于0.50 | 0.07 | 0.04
[8 empty] | 太阳紫外B波段（280 nm～315 nm）透射比τSUVB不应大于1 | 0.0 | 0.0 | [9 empty] | 右: -0.08; 左: -0.05
7 | 23J008911 | 游泳镜 | leacco 力酷 | 款号:SG1870 | 79 | 义乌市健浪体育用品厂 | 浙江省义乌市上溪镇吴晗路2号 | 太阳紫外A波段（315 nm～380 nm）透射比τSUVA不应大于30 | 48.6 | 46.0 | 试验后，镜片不应破碎或开裂 若镜片和杯口为一体式的游泳眼镜，试验后的杯口部分也不应破碎或开裂 | 试验后，镜片和杯口部分未破碎或开裂 | 试验后，眼杯不应破碎或开裂 | 眼杯未破裂或开裂。 | 试验后，眼杯不应渗漏 | 试验后，眼杯未渗漏 | 当明示具有防雾性能时，试验后，镜片表面不应有雾气或结露 | 试验后，镜片内表面无雾气或结露 | 试验后，头带通过头带扣的滑动距离不应大于3 mm | 0.0mm | 0.0mm | 球镜顶焦度允差：±0.18 | -0.17 | -0.17 | 柱镜顶焦度允差：±0.12 | 0.00 | 0.00 | 不应大于0.18 | 0.00 | 不应大于0.50 | 0.04 | 0.16
[8 empty] | 太阳紫外B波段（280 nm～315 nm）透射比τSUVB不应大于1 | 23.2 | 20.5 | [9 empty] | 右: -0.17; 左: -0.17
8 | 23J008912 | 成人泳镜 | EINILLTY茵妮迪 | 款号:3807 | 40.12 | 东莞市赛浪体育用品有限公司 | 广东省东莞市常平镇苏坑路318号 | 太阳紫外A波段（315 nm～380 nm）透射比τSUVA不应大于30 | 0.2 | 0.1 | 试验后，镜片不应破碎或开裂 若镜片和杯口为一体式的游泳眼镜，试验后的杯口部分也不应破碎或开裂 | 试验后，镜片和杯口部分未破碎或开裂 | 试验后，眼杯不应破碎或开裂 | 眼杯未破裂或开裂。 | 试验后，眼杯不应渗漏 | 试验后，眼杯未渗漏 | 当明示具有防雾性能时，试验后，镜片表面不应有雾气或结露 | 试验后，镜片内表面无雾气或结露 | 试验后，头带通过头带扣的滑动距离不应大于3 mm | 0.4mm | 0.7mm | 球镜顶焦度允差：±0.18 | 0.00 | 0.00 | 柱镜顶焦度允差：±0.12 | 0.00 | 0.00 | 不应大于0.18 | 0.00 | 不应大于0.50 | 0.07 | 0.05
[8 empty] | 太阳紫外B波段（280 nm～315 nm）透射比τSUVB不应大于1 | 0.1 | 0.1 | [9 empty] | 右: 0.00; 左: 0.00
9 | 23J008913 | 游泳眼镜 | Nabaiji AMA100 | --- | 59.9 | 迪脉（上海）企业管理有限公司 | 上海市浦东新区兰嵩路555号森兰美伦1座2楼 | 太阳紫外A波段（315 nm～380 nm）透射比τSUVA不应大于30 | 0.1 | 0.1 | 试验后，镜片不应破碎或开裂 若镜片和杯口为一体式的游泳眼镜，试验后的杯口部分也不应破碎或开裂 | 试验后，镜片和杯口部分未破碎或开裂 | 试验后，眼杯不应破碎或开裂 | 眼杯未破裂或开裂。 | 试验后，眼杯不应渗漏 | 试验后，眼杯未渗漏 | 当明示具有防雾性能时，试验后，镜片表面不应有雾气或结露 | 试验后，镜片内表面无雾气或结露 | 试验后，头带通过头带扣的滑动距离不应大于3 mm | 0.0mm | 0.0mm | 球镜顶焦度允差：±0.18 | 0.00 | 0.00 | 柱镜顶焦度允差：±0.12 | 0.00 | 0.00 | 不应大于0.18 | 0.00 | 不应大于0.50 | 0.09 | 0.12
[8 empty] | 太阳紫外B波段（280 nm～315 nm）透射比τSUVB不应大于1 | 0.0 | 0.0 | [9 empty] | 右: 0.00; 左: 0.00
10 | 23J008914 | 游泳眼镜 | Nabaiji Soft | --- | 99.9 | 迪脉（上海）企业管理有限公司 | 上海市浦东新区兰嵩路555号森兰美伦1座2楼 | 太阳紫外A波段（315 nm～380 nm）透射比τSUVA不应大于30 | 0.1 | 0.1 | 试验后，镜片不应破碎或开裂 若镜片和杯口为一体式的游泳眼镜，试验后的杯口部分也不应破碎或开裂 | 试验后，镜片和杯口部分未破碎或开裂 | 试验后，眼杯不应破碎或开裂 | 眼杯未破裂或开裂。 | 试验后，眼杯不应渗漏 | 试验后，眼杯未渗漏 | 当明示具有防雾性能时，试验后，镜片表面不应有雾气或结露 | 试验后，镜片内表面无雾气或结露 | 试验后，头带通过头带扣的滑动距离不应大于3 mm | 0.0mm | 0.0mm | 球镜顶焦度允差：±0.18 | 0.00 | 0.00 | 柱镜顶焦度允差：±0.12 | 0.00 | 0.00 | 不应大于0.18 | 0.00 | 不应大于0.50 | 0.04 | 0.12
[8 empty] | 太阳紫外B波段（280 nm～315 nm）透射比τSUVB不应大于1 | 0.1 | 0.1 | [9 empty] | 右: 0.00; 左: 0.00
11 | 23J008915 | 泳镜 | 361° | 货号:SLY196023-1 | 25.9 | 三六一度（福建）体育用品有限公司 | 晋江市陈埭镇江头工业区 | 太阳紫外A波段（315 nm～380 nm）透射比τSUVA不应大于30 | 0.1 | 0.1 | 试验后，镜片不应破碎或开裂 若镜片和杯口为一体式的游泳眼镜，试验后的杯口部分也不应破碎或开裂 | 试验后，镜片和杯口部分未破碎或开裂 | 试验后，眼杯不应破碎或开裂 | 眼杯未破裂或开裂。 | 试验后，眼杯不应渗漏 | 试验后，眼杯未渗漏 | 当明示具有防雾性能时，试验后，镜片表面不应有雾气或结露 | 试验后，镜片内表面无雾气或结露 | 试验后，头带通过头带扣的滑动距离不应大于3 mm | 0.0mm | 0.0mm | 球镜顶焦度允差：±0.18 | 0.00 | 0.00 | 柱镜顶焦度允差：±0.12 | 0.00 | 0.00 | 不应大于0.18 | 0.00 | 不应大于0.50 | 0.08 | 0.09
[8 empty] | 太阳紫外B波段（280 nm～315 nm）透射比τSUVB不应大于1 | 0.1 | 0.1 | [9 empty] | 右: 0.00; 左: 0.00
12 | 23J008916 | 游泳眼镜 | LI-NING | 批次:20190902 | 69 | 力方力合（杭州）体育科技有限公司 | 浙江省杭州市江干区九盛路9号A04幢6楼601室 | 太阳紫外A波段（315 nm～380 nm）透射比τSUVA不应大于30 | 19.8 | 19.4 | 试验后，镜片不应破碎或开裂 若镜片和杯口为一体式的游泳眼镜，试验后的杯口部分也不应破碎或开裂 | 试验后，镜片和杯口部分未破碎或开裂 | 试验后，眼杯不应破碎或开裂 | 眼杯未破裂或开裂。 | 试验后，眼杯不应渗漏 | 试验后，眼杯未渗漏 | 当明示具有防雾性能时，试验后，镜片表面不应有雾气或结露 | 试验后，镜片内表面无雾气或结露 | 试验后，头带通过头带扣的滑动距离不应大于3 mm | 0.0mm | 0.0mm | 球镜顶焦度允差：±0.18 | -0.09 | -0.09 | 柱镜顶焦度允差：±0.12 | 0.00 | 0.00 | 不应大于0.18 | 0.00 | 不应大于0.50 | 0.11 | 0.11
[8 empty] | 太阳紫外B波段（280 nm～315 nm）透射比τSUVB不应大于1 | 0.4 | 0.4 | [9 empty] | 右: -0.09; 左: -0.09
13 | 23J008917 | 儿童泳镜 | 浩沙 | 款号:116161206 | 88 | 福建省鸥浦体育用品有限公司 | 福建省泉州市晋江市深沪镇华山村大厝200号 | 太阳紫外A波段（315 nm～380 nm）透射比τSUVA不应大于30 | 0.1 | 0.1 | 试验后，镜片不应破碎或开裂 若镜片和杯口为一体式的游泳眼镜，试验后的杯口部分也不应破碎或开裂 | 试验后，镜片和杯口部分未破碎或开裂 | 试验后，眼杯不应破碎或开裂 | 眼杯未破裂或开裂。 | 试验后，眼杯不应渗漏 | 试验后，眼杯未渗漏 | 当明示具有防雾性能时，试验后，镜片表面不应有雾气或结露 | 试验后，镜片内表面无雾气或结露 | 试验后，头带通过头带扣的滑动距离不应大于3 mm | 0.4mm | 0.3mm | 球镜顶焦度允差：±0.18 | -0.43 | -0.49 | 柱镜顶焦度允差：±0.12 | -0.49 | -0.49 | 不应大于0.18 | 0.06 | 不应大于0.50 | 0.04 | 0.01
[8 empty] | 太阳紫外B波段（280 nm～315 nm）透射比τSUVB不应大于1 | 0.1 | 0.1 | [9 empty] | 右: +0.06; 左: 0.00
14 | 23J008918 | 儿童平光泳镜 | weekend | 货号:N3CE2080/批号:M220409 | 129 | 东莞市胜佰龙体育用品有限公司 | 东莞市桥头镇大洲社区桥新路19号C栋 | 太阳紫外A波段（315 nm～380 nm）透射比τSUVA不应大于30 | 0.1 | 0.1 | 试验后，镜片不应破碎或开裂 若镜片和杯口为一体式的游泳眼镜，试验后的杯口部分也不应破碎或开裂 | 试验后，镜片和杯口部分未破碎或开裂 | 试验后，眼杯不应破碎或开裂 | 眼杯未破裂或开裂。 | 试验后，眼杯不应渗漏 | 试验后，眼杯未渗漏 | 当明示具有防雾性能时，试验后，镜片表面不应有雾气或结露 | 试验后，镜片内表面无雾气或结露 | 试验后，头带通过头带扣的滑动距离不应大于3 mm | 0.0mm | 0.0mm | 球镜顶焦度允差：±0.18 | 0.00 | 0.00 | 柱镜顶焦度允差：±0.12 | 0.00 | 0.00 | 不应大于0.18 | 0.00 | 不应大于0.50 | 0.08 | 0.08
[8 empty] | 太阳紫外B波段（280 nm～315 nm）透射比τSUVB不应大于1 | 0.1 | 0.1 | [9 empty] | 右: 0.00; 左: 0.00
15 | 23J004102 | NIKKO NG-430002 | NIKKO | NG-430002 | 澳門元 120 | --- | --- | 太阳紫外A波段（315 nm～380 nm）透射比τSUVA不应大于30 | 0.2 | 0.2 | 试验后，镜片不应破碎或开裂 若镜片和杯口为一体式的游泳眼镜，试验后的杯口部分也不应破碎或开裂 | 试验后，镜片和杯口部分未破碎或开裂 | 试验后，眼杯不应破碎或开裂 | 眼杯未破裂或开裂。 | 试验后，眼杯不应渗漏 | 试验后，眼杯未渗漏 | 当明示具有防雾性能时，试验后，镜片表面不应有雾气或结露 | 试验后，镜片内表面无雾气或结露 | 试验后，头带通过头带扣的滑动距离不应大于3 mm | 0.6mm | 0.0mm | 球镜顶焦度允差：±0.18 | -0.28 | -0.36 | 柱镜顶焦度允差：±0.12 | -0.33 | -0.36 | 不应大于0.18 | 0.08 | 不应大于0.50 | 0.00 | 0.01
[8 empty] | 太阳紫外B波段（280 nm～315 nm）透射比τSUVB不应大于1 | 0.1 | 0.1 | [9 empty] | 右: +0.05; 左: 0.00
16 | 23J004103 | GOMA硅膠泳鏡 | GOMA | CF-700 | 澳門元 45 | --- | --- | 太阳紫外A波段（315 nm～380 nm）透射比τSUVA不应大于30 | 0.1 | 0.1 | 试验后，镜片不应破碎或开裂 若镜片和杯口为一体式的游泳眼镜，试验后的杯口部分也不应破碎或开裂 | 试验后，镜片和杯口部分未破碎或开裂 | 试验后，眼杯不应破碎或开裂 | 眼杯未破裂或开裂。 | 试验后，眼杯不应渗漏 | 试验后，眼杯未渗漏 | 当明示具有防雾性能时，试验后，镜片表面不应有雾气或结露 | 试验后，镜片内表面无雾气或结露 | 试验后，头带通过头带扣的滑动距离不应大于3 mm | 0.0mm | 0.6mm | 球镜顶焦度允差：±0.18 | -0.08 | -0.09 | 柱镜顶焦度允差：±0.12 | 0.00 | 0.00 | 不应大于0.18 | 0.01 | 不应大于0.50 | 0.08 | 0.06
[8 empty] | 太阳紫外B波段（280 nm～315 nm）透射比τSUVB不应大于1 | 0.1 | 0.0 | [9 empty] | 右: -0.08; 左: -0.09
17 | 23J004104 | arena MULTI JR | arena | AGG-360J | 澳門元 139 | --- | --- | 太阳紫外A波段（315 nm～380 nm）透射比τSUVA不应大于30 | 0.1 | 0.1 | 试验后，镜片不应破碎或开裂 若镜片和杯口为一体式的游泳眼镜，试验后的杯口部分也不应破碎或开裂 | 试验后，镜片和杯口部分未破碎或开裂 | 试验后，眼杯不应破碎或开裂 | 眼杯未破裂或开裂。 | 试验后，眼杯不应渗漏 | 试验后，眼杯未渗漏 | 当明示具有防雾性能时，试验后，镜片表面不应有雾气或结露 | 试验后，镜片内表面无雾气或结露 | 试验后，头带通过头带扣的滑动距离不应大于3 mm | 0.0mm | 0.0mm | 球镜顶焦度允差：±0.18 | 0.00 | -0.05 | 柱镜顶焦度允差：±0.12 | 0.00 | 0.00 | 不应大于0.18 | 0.05 | 不应大于0.50 | 0.04 | 0.01
[8 empty] | 太阳紫外B波段（280 nm～315 nm）透射比τSUVB不应大于1 | 0.0 | 0.0 | [9 empty] | 右: 0.00; 左: -0.05
18 | 23J008919 | MINISO ADULT´S BASIC SWIMMING GOGGLES | MINISO名創優品 |  | 澳門元 29.9 | --- | --- | 太阳紫外A波段（315 nm～380 nm）透射比τSUVA不应大于30 | 10.3 | 9.7 | 试验后，镜片不应破碎或开裂 若镜片和杯口为一体式的游泳眼镜，试验后的杯口部分也不应破碎或开裂 | 试验后，镜片和杯口部分未破碎或开裂 | 试验后，眼杯不应破碎或开裂 | 眼杯未破裂或开裂。 | 试验后，眼杯不应渗漏 | 试验后，眼杯未渗漏 | 当明示具有防雾性能时，试验后，镜片表面不应有雾气或结露 | 不适用，未明示具有防雾性能 | 试验后，头带通过头带扣的滑动距离不应大于3 mm | 0.3mm | 1.0mm | 球镜顶焦度允差：±0.18 | 0.00 | +0.10 | 柱镜顶焦度允差：±0.12 | 0.00 | 0.00 | 不应大于0.18 | 0.10 | 不应大于0.50 | 0.27 | 0.27
[8 empty] | 太阳紫外B波段（280 nm～315 nm）透射比τSUVB不应大于1 | 0.2 | 0.2 | [9 empty] | 右: 0.00; 左: +0.10
19 | 23J008920 | speedo JUNIOR Hydropure | speedo |  | 澳門元 219.0 | --- | --- | 太阳紫外A波段（315 nm～380 nm）透射比τSUVA不应大于30 | 0.1 | 0.1 | 试验后，镜片不应破碎或开裂 若镜片和杯口为一体式的游泳眼镜，试验后的杯口部分也不应破碎或开裂 | 试验后，镜片和杯口部分未破碎或开裂 | 试验后，眼杯不应破碎或开裂 | 眼杯未破裂或开裂。 | 试验后，眼杯不应渗漏 | 试验后，眼杯未渗漏 | 当明示具有防雾性能时，试验后，镜片表面不应有雾气或结露 | 试验后，镜片内表面无雾气或结露 | 试验后，头带通过头带扣的滑动距离不应大于3 mm | 0.0mm | 0.0mm | 球镜顶焦度允差：±0.18 | 0.00 | 0.00 | 柱镜顶焦度允差：±0.12 | 0.00 | 0.00 | 不应大于0.18 | 0.00 | 不应大于0.50 | 0.07 | 0.12
[8 empty] | 太阳紫外B波段（280 nm～315 nm）透射比τSUVB不应大于1 | 0.0 | 0.0 | [9 empty] | 右: 0.00; 左: 0.00